## Resultados individuais
Coeficiente de sensibilidade W
| CP ID | Width | Thickness | Área S0 | Modulus (Automatic Young's) | Load at Fy ( 0.2 %) - LE | Tensao em Fy ( 0.2 %) - LE | Deformacao em Fy ( 0.2 %) - LE | Forca Max | Tensao na Forca Max - LR | Deformacao na Forca Max - LR | Forca na Forca na Quebra - LQ | Deformacao na Forca na Quebra - LQ
Taxa |  | (mm) | (mm) |  | (MPa) | (kN) | (MPa) | (%) | (kN) | (MPa) | (%) | (kN) | (%)
5mm/min | CP-PP_01 | 6.8 | 3 |  | 1519 | 0.237 | 12 | 0.968 | 0.492 | 24 | 14.032 | 0.491 | 986.365
50mm/min | CP-PP_02 | 7.27 | 2.79 |  | 1510 | 0.305 | 14 | 0.761 | 0.593 | 27 | 9.273 | 0.367 | 148.939
25mm/mim | CP-PP_03 | 7.08 | 3 |  | 1379 | 0.26 | 12 | 1.126 | 0.469 | 22 | 5.543 | 0.12 | 57.209
| CP-PP_04 | 7.3 | 3 |  | 1543 | 0.278 | 13 | 1.045 | 0.565 | 26 | 10.003 | 0.082 | 79.17
| CP-PP_05 | 7.08 | 3 |  | 1421 | 0.268 | 13 | 1.158 | 0.46 | 22 | 4.905 | 0.132 | 49.238
| CP-PP_06 | 6.74 | 3 |  | 1375 | 0.26 | 13 | 1.111 | 0.447 | 22 | 5.555 | 0.078 | 49.554
| Maximum | 7.3 | 3 |  | 1543 | 0.305 | 14 | 1.158 | 0.593 | 27 | 10.003 | 0.367 | 148.939
| Minimum | 6.74 | 2.79 |  | 1375 | 0.26 | 12 | 0.761 | 0.447 | 22 | 4.905 | 0.078 | 49.238
| Média | 7.094 | 2.958 |  | 1445.6 | 0.2742 | 13 | 1.0402 | 0.5068 | 23.8 | 7.0558 | 0.1558 | 76.822
| Desvio Padrão | 0.2231143 | 0.09391486 |  | 76.90774 | 0.01874033 | 0.7071068 | 0.1614209 | 0.06710589 | 2.48998 | 2.385837 | 0.1203669 | 42.11729
| CP ID | Width | Thickness | Área S0 | Modulus (Automatic Young's) | Load at Fy ( 0.2 %) - LE | Tensao em Fy ( 0.2 %) - LE | Deformacao em Fy ( 0.2 %) - LE | Forca Max | Tensao na Forca Max - LR | Deformacao na Forca Max - LR | Forca na Forca na Quebra - LQ | Deformacao na Forca na Quebra - LQ
|  | (mm) | (mm) |  | (MPa) | (kN) | (MPa) | (%) | (kN) | (MPa) | (%) | (kN) | (%)
| CP-FDM_XY1_01 | 5.97 | 3.38 | 20.16996 | 1418 | 0.482 | 23.89693 | 1.287 | 0.91 | 45.11661 | 7.076 | 0.609 | 14.076
| CP-FDM-XY1_02 | 5.97 | 3.34 | 19.92867 | 1430 | 0.5 | 25.08949 | 1.519 | 0.91 | 45.66286 | 7.792 | 0.508 | 17.326
| CP-FDM_XY1_03 | 5.97 | 3.36 | 20.05049 | 1423 | 0.488 | 24.33856 | 1.919 | 0.902 | 44.98643 | 8.606 | 0.581 | 20.206
| CP-FDM_XY1_04 | 5.98 | 3.38 | 20.20113 | 1413 | 0.488 | 24.15706 | 1.927 | 0.895 | 44.30444 | 8.53 | 0.505 | 18.33
| CP-FDM_XY1_05 | 5.96 | 3.34 | 19.91512 | 1483 | 0.35 | 17.57458 | 1.384 | 0.586 | 29.42488 | 3.069 | 0.558 | 3.385
| Maximum | 5.98 | 3.38 |  | 1483 | 0.5 | 25.08949 | 1.927 | 0.91 | 45.66286 | 8.606 | 0.609 | 20.206
| Minimum | 5.96 | 3.34 |  | 1413 | 0.35 | 17.57458 | 1.287 | 0.586 | 29.42488 | 3.069 | 0.505 | 3.385
| Média | 5.97 | 3.36 |  | 1433.4 | 0.4616 | 23.01132 | 1.6072 | 0.8406 | 41.89905 | 7.0146 | 0.5522 | 14.6646
| Desvio Padrão | 0.007071068 | 0.02 |  | 28.43062 | 0.06272798 | 3.071459 | 0.2998403 | 0.1424633 | 6.990026 | 2.291554 | 0.04547197 | 6.685827
| CP ID | Width | Thickness | Área S0 | Modulus (Automatic Young's) | Load at Fy ( 0.2 %) - LE | Tensao em Fy ( 0.2 %) - LE | Deformacao em Fy ( 0.2 %) - LE | Forca Max | Tensao na Forca Max - LR | Deformacao na Forca Max - LR | Forca na Forca na Quebra - LQ | Deformacao na Forca na Quebra - LQ
|  | (mm) | (mm) |  | (MPa) | (kN) | (MPa) | (%) | (kN) | (MPa) | (%) | (kN) | (%)
| CP-FDM_XZ3_01 | 6.19 | 3.34 | 20.68409 | 1337 | 0.553 | 26.73553 | 2.21 | 0.93 | 44.9621 | 8.814 | 0.578 | 37.748
| CP-FDM_XZ3_02 | 6.18 | 3.34 | 20.6206 | 1327 | 0.544 | 26.38139 | 2.193 | 0.91 | 44.13063 | 9.024 | 0.64 | 109.257
| CP-FDM_XZ3_03 | 6.19 | 3.32 | 20.53017 | 1288 | 0.555 | 27.03339 | 2.343 | 0.918 | 44.71469 | 8.871 | 0.564 | 31.804
| CP-FDM_XZ3_04 | 6.17 | 3.35 | 20.63778 | 1258 | 0.57 | 27.61925 | 2.399 | 0.916 | 44.38462 | 8.702 | 0.566 | 43.636
| CP-FDM_XZ3_05 | 6.21 | 3.33 | 20.66969 | 1365 | 0.582 | 28.15717 | 2.286 | 0.92 | 44.50962 | 8.104 | 0.593 | 51.637
| Maximum | 6.21 | 3.35 |  | 1365 | 0.582 | 28.15717 | 2.399 | 0.93 | 44.9621 | 9.024 | 0.64 | 109.257
| Minimum | 6.17 | 3.32 |  | 1258 | 0.544 | 26.38139 | 2.193 | 0.91 | 44.13063 | 8.104 | 0.564 | 31.804
| Média | 6.188 | 3.336 |  | 1315 | 0.5608 | 27.18535 | 2.2862 | 0.9188 | 44.54033 | 8.703 | 0.5882 | 54.8164
| Desvio Padrão | 0.0148324 | 0.01140175 |  | 42.14855 | 0.01508973 | 0.7079024 | 0.08723933 | 0.007293833 | 0.3167539 | 0.3543967 | 0.03118012 | 31.30411
| CP ID | Width | Thickness | Área S0 | Modulus (Automatic Young's) | Load at Fy ( 0,2 %) - LE | Tensao em Fy ( 0,2 %) - LE | Deformacao em Fy ( 0,2 %) - LE | Forca Max | Tensao na Forca Max - LR | Deformacao na Forca Max - LR | Forca na Forca na Quebra - LQ | Deformacao na Forca na Quebra - LQ
|  | (mm) | (mm) |  | (MPa) | (kN) | (MPa) | (%) | (kN) | (MPa) | (%) | (kN) | (%)
| CP-FDM_YX2_01 | 5.94 | 3.33 | 19.7604 | 1531 | 0.449 | 22.72221 | 1.591 | 0.903 | 45.69746 | 8.47 | 0.641 | 23.404
| CP-FDM_YX2_02 | 5.92 | 3.34 | 19.78393 | 1514 | 0.447 | 22.59409 | 1.667 | 0.89 | 44.986 | 9.107 | 0.582 | 26.674
| CP-FDM_YX2_03 | 5.95 | 3.33 | 19.78258 | 1267 | 0.416 | 21.0286 | 1.826 | 0.888 | 44.88798 | 9.746 | 0.61 | 26.979
| CP-FDM_YX2_04 | 5.93 | 3.32 | 19.69629 | 1512 | 0.449 | 22.79617 | 1.675 | 0.894 | 45.38926 | 8.678 | 0.534 | 30.245
| CP-FDM_YX2_05 | 5.92 | 3.35 | 19.82342 | 1453 | 0.46 | 23.20487 | 1.645 | 0.894 | 45.09817 | 8.766 | 0.65 | 32.767
| Maximum | 5.95 | 3.35 |  | 1531 | 0.46 | 23.20487 | 1.826 | 0.903 | 45.69746 | 9.746 | 0.65 | 32.767
| Minimum | 5.92 | 3.32 |  | 1267 | 0.416 | 21.0286 | 1.591 | 0.888 | 44.88798 | 8.47 | 0.534 | 23.404
| Média | 5.932 | 3.334 |  | 1455.4 | 0.4442 | 22.46919 | 1.6808 | 0.8938 | 45.21177 | 8.9534 | 0.6034 | 28.0138
| Desvio Padrão | 0.0130384 | 0.01140175 |  | 109.3769 | 0.01657408 | 0.8371164 | 0.08753971 | 0.005761944 | 0.3301933 | 0.499111 | 0.04717838 | 3.594694
| CP ID | Width | Thickness | Área S0 | Modulus (Automatic Young's) | Load at Fy ( 0,2 %) - LE | Tensao em Fy ( 0,2 %) - LE | Deformacao em Fy ( 0,2 %) - LE | Forca Max | Tensao na Forca Max - LR | Deformacao na Forca Max - LR | Forca na Forca na Quebra - LQ | Deformacao na Forca na Quebra - LQ
|  | (mm) | (mm) |  | (MPa) | (kN) | (MPa) | (%) | (kN) | (MPa) | (%) | (kN) | (%)
| CP-FDM_YZ5_01 | 6.16 | 3.29 | 20.28693 | 1340 | 0.545 | 26.86458 | 2.202 | 0.916 | 45.15222 | 8.451 | 0.648 | 130.45
| CP-FDM_YZ5_02 | 6.13 | 3.31 | 20.30133 | 1335 | 0.556 | 27.38736 | 2.249 | 0.91 | 44.82464 | 8.313 | 0.691 | 215.414
| CP-FDM_YZ5_03 | 6.11 | 3.27 | 19.94844 | 1325 | 0.559 | 28.02224 | 2.308 | 0.901 | 45.16643 | 8.108 | 0.639 | 163.809
| CP-FDM_YZ5_04 | 6.11 | 3.35 | 20.47967 | 1141 | 0.535 | 26.12347 | 2.517 | 0.908 | 44.33666 | 9.18 | 0.647 | 170.047
| CP-FDM_YZ5_05 | 6.11 | 3.32 | 20.26483 | 1333 | 0.538 | 26.54845 | 2.181 | 0.896 | 44.21453 | 8.267 | 0.661 | 212.067
| Maximum | 6.16 | 3.35 |  | 1340 | 0.559 | 28.02224 | 2.517 | 0.916 | 45.16643 | 9.18 | 0.691 | 215.414
| Minimum | 6.11 | 3.27 |  | 1141 | 0.535 | 26.12347 | 2.181 | 0.896 | 44.21453 | 8.108 | 0.639 | 130.45
| Média | 6.124 | 3.308 |  | 1294.8 | 0.5466 | 26.98922 | 2.2914 | 0.9062 | 44.73889 | 8.4638 | 0.6572 | 178.3574
| Desvio Padrão | 0.0219089 | 0.0303315 |  | 86.14639 | 0.01064425 | 0.7390817 | 0.1352305 | 0.007823043 | 0.4465783 | 0.4186797 | 0.02047437 | 35.65588
| CP ID | Width | Thickness | Área S0 | Modulus (Automatic Young's) | Load at Fy ( 0,2 %) - LE | Tensao em Fy ( 0,2 %) - LE | Deformacao em Fy ( 0,2 %) - LE | Forca Max | Tensao na Forca Max - LR | Deformacao na Forca Max - LR | Forca na Forca na Quebra - LQ | Deformacao na Forca na Quebra - LQ
|  | (mm) | (mm) |  | (MPa) | (kN) | (MPa) | (%) | (kN) | (MPa) | (%) | (kN) | (%)
| CP-FDM_ZX6_01 | 6.15 | 3.32 | 20.38644 | 1089 | 0.438 | 21.48486 | 2.175 | 0.649 | 31.83488 | 5.627 | 0.644 | 5.761
| CP-FDM_ZX6_02 | 6.17 | 3.37 | 20.77233 | 1160 | 0.378 | 18.19728 | 1.736 | 0.642 | 30.90649 | 5.61 | 0.637 | 5.81
| CP-FDM_ZX6_03 | 6.15 | 3.39 | 20.88031 | 1151 | 0.376 | 18.00739 | 1.785 | 0.653 | 31.27348 | 5.931 | 0.651 | 6.098
| CP-FDM_ZX6_04 | 6.12 | 3.18 | 19.47139 | 1060 | 0.544 | 27.93843 | 2.84 | 0.715 | 36.72054 | 6.93 | 0.619 | 9.83
| CP-FDM_ZX6_05 | 6.19 | 3.41 | 21.1079 | 1136 | 0.357 | 16.9131 | 1.668 | 0.624 | 29.56239 | 5.551 | 0.622 | 5.651
| Maximum | 6.19 | 3.41 |  | 1160 | 0.544 | 27.93843 | 2.84 | 0.715 | 36.72054 | 6.93 | 0.651 | 9.83
| Minimum | 6.12 | 3.18 |  | 1060 | 0.357 | 16.9131 | 1.668 | 0.624 | 29.56239 | 5.551 | 0.619 | 5.651
| Média | 6.156 | 3.334 |  | 1119.2 | 0.4186 | 20.50821 | 2.0408 | 0.6566 | 32.05956 | 5.9298 | 0.6346 | 6.63
| Desvio Padrão | 0.02607681 | 0.092358 |  | 42.93833 | 0.07641858 | 4.491138 | 0.4883766 | 0.03448623 | 2.736722 | 0.5783275 | 0.01383112 | 1.796457
| CP ID | Width | Thickness | Área S0 | Modulus (Automatic Young's) | Load at Fy ( 0,2 %) - LE | Tensao em Fy ( 0,2 %) - LE | Deformacao em Fy ( 0,2 %) - LE | Forca Max | Tensao na Forca Max - LR | Deformacao na Forca Max - LR | Forca na Forca na Quebra - LQ | Deformacao na Forca na Quebra - LQ
|  | (mm) | (mm) |  | (MPa) | (kN) | (MPa) | (%) | (kN) | (MPa) | (%) | (kN) | (%)
| CP-FDM_ZY4_01 | 6.18 | 3.35 | 20.71417 | 1070 | 0.467 | 22.54496 | 2.34 | 0.712 | 34.37261 | 7.183 | 0.651 | 10.651
| CP-FDM_ZY4_02 | 6.48 | 3.13 | 21.30038 | 1057 | 0.423 | 19.8588 | 2.184 | 0.627 | 29.4361 | 5.465 | 0.622 | 5.565
| CP-FDM_ZY4_03 | 6.13 | 3.29 | 20.18813 | 1045 | 0.426 | 21.10151 | 2.193 | 0.595 | 29.47276 | 4.915 | 0.587 | 5.148
| CP-FDM_ZY4_05 | 6 | 3.2 | 20.5907 | 1202 | 0.388 | 18.84346 | 1.874 | 0.638 | 30.98486 | 6.353 | 0.615 | 7.053
| CP-FDM_ZY4_05 | 6.19 | 3.37 | 20.86969 | 1196 | 0.349 | 16.72282 | 1.584 | 0.605 | 28.98941 | 5.1 | 0.59 | 5.433
| Maximum | 6.48 | 3.37 |  | 1202 | 0.467 | 22.54496 | 2.34 | 0.712 | 34.37261 | 7.183 | 0.651 | 10.651
| Minimum | 6 | 3.13 |  | 1045 | 0.349 | 16.72282 | 1.584 | 0.595 | 28.98941 | 4.915 | 0.587 | 5.148
| Média | 6.196 | 3.268 |  | 1114 | 0.4106 | 19.81431 | 2.035 | 0.6354 | 30.65115 | 5.8032 | 0.613 | 6.77
| Desvio Padrão | 0.1758693 | 0.1015874 |  | 78.1249 | 0.0443768 | 2.21445 | 0.3039375 | 0.04610098 | 2.212858 | 0.9491966 | 0.02614383 | 2.291982
| CP ID | Width | Thickness | Área S0 | Modulus (Automatic Young's) | Load at Fy ( 0,2 %) - LE | Tensao em Fy ( 0,2 %) - LE | Deformacao em Fy ( 0,2 %) - LE | Forca Max | Tensao na Forca Max - LR | Deformacao na Forca Max - LR | Forca na Forca na Quebra - LQ | Deformacao na Forca na Quebra - LQ
|  | (mm) | (mm) |  | (MPa) | (kN) | (MPa) | (%) | (kN) | (MPa) | (%) | (kN) | (%)
| CP-SLS_XY1_01 | 6.42 | 3.4 | 21.8066 | 1378 | 0.405 | 18.57236 | 1.536 | 0.864 | 39.62103 | 22.976 | 0.733 | 40.176
| CP-SLS_XY1_02 | 6.47 | 3.44 | 22.22378 | 1383 | 0.397 | 17.86375 | 1.521 | 0.864 | 38.87728 | 23.239 | 0.675 | 42.073
| CP-SLS_XY1_03 | 6.26 | 3.39 | 21.24227 | 1362 | 0.392 | 18.45377 | 1.585 | 0.836 | 39.3555 | 25.215 | 0.766 | 35.382
| CP-SLS_XY1_04 | 6.28 | 3.43 | 21.5404 | 1412 | 0.397 | 18.43048 | 1.515 | 0.855 | 39.69286 | 23.809 | 0.738 | 38.676
| CP-SLS_XY1_05 | 6.25 | 3.42 | 21.35417 | 1351 | 0.391 | 18.31024 | 1.569 | 0.838 | 39.24293 | 23.67 | 0.763 | 38.237
| Maximum | 6.47 | 3.44 |  | 1412 | 0.405 | 18.57236 | 1.585 | 0.864 | 39.69286 | 25.215 | 0.766 | 42.073
| Minimum | 6.25 | 3.39 |  | 1351 | 0.391 | 17.86375 | 1.515 | 0.836 | 38.87728 | 22.976 | 0.675 | 35.382
| Média | 6.336 | 3.416 |  | 1377.2 | 0.3964 | 18.32612 | 1.5452 | 0.8514 | 39.35792 | 23.7818 | 0.735 | 38.9088
| Desvio Padrão | 0.1016366 | 0.02073644 |  | 23.25296 | 0.005549775 | 0.2747088 | 0.03054832 | 0.01366748 | 0.3262115 | 0.8676472 | 0.03659918 | 2.477992
| CP ID | Width | Thickness | Área S0 | Modulus (Automatic Young's) | Load at Fy ( 0,2 %) - LE | Tensao em Fy ( 0,2 %) - LE | Deformacao em Fy ( 0,2 %) - LE | Forca Max | Tensao na Forca Max - LR | Deformacao na Forca Max - LR | Forca na Forca na Quebra - LQ | Deformacao na Forca na Quebra - LQ
|  | (mm) | (mm) |  | (MPa) | (kN) | (MPa) | (%) | (kN) | (MPa) | (%) | (kN) | (%)
| CP-SLS_XZ2_01 | 6.04 | 3.28 | 19.79107 | 1459 | 0.364 | 18.39214 | 1.448 | 0.808 | 40.8265 | 26.312 | 0.739 | 42.279
| CP-SLS_XZ2_02 | 6.03 | 3.26 | 19.64856 | 1432 | 0.369 | 18.78001 | 1.529 | 0.785 | 39.95205 | 23.331 | 0.705 | 44.631
| CP-SLS_XZ2_03 | 6.04 | 3.45 | 20.8265 | 1362 | 0.391 | 18.77416 | 1.581 | 0.83 | 39.85307 | 25.685 | 0.717 | 52.751
| CP-SLS_XZ2_04 | 6.09 | 3.39 | 20.6451 | 1373 | 0.399 | 19.32662 | 1.613 | 0.834 | 40.39699 | 25.227 | 0.734 | 43.128
| CP-SLS_XZ2_05 | 6.08 | 3.33 | 20.22613 | 1358 | 0.385 | 19.03478 | 1.599 | 0.811 | 40.09664 | 26.405 | 0.729 | 56.438
| Maximum | 6.09 | 3.45 |  | 1459 | 0.399 | 19.32662 | 1.613 | 0.834 | 40.8265 | 26.405 | 0.739 | 56.438
| Minimum | 6.03 | 3.26 |  | 1358 | 0.364 | 18.39214 | 1.448 | 0.785 | 39.85307 | 23.331 | 0.705 | 42.279
| Média | 6.056 | 3.342 |  | 1396.8 | 0.3816 | 18.86154 | 1.554 | 0.8136 | 40.22505 | 25.392 | 0.7248 | 47.8454
| Desvio Padrão | 0.02701851 | 0.07854935 |  | 45.80066 | 0.01475805 | 0.3467472 | 0.06726069 | 0.01962906 | 0.3939213 | 1.248335 | 0.013755 | 6.353517
| CP ID | Width | Thickness | Área S0 | Modulus (Automatic Young's) | Load at Fy ( 0,2 %) - LE | Tensao em Fy ( 0,2 %) - LE | Deformacao em Fy ( 0,2 %) - LE | Forca Max | Tensao na Forca Max - LR | Deformacao na Forca Max - LR | Forca na Forca na Quebra - LQ | Deformacao na Forca na Quebra - LQ
|  | (mm) | (mm) |  | (MPa) | (kN) | (MPa) | (%) | (kN) | (MPa) | (%) | (kN) | (%)
| CP-SLS_YX5_01 | 6.13 | 3.35 | 20.54476 | 1428 | 0.391 | 19.03162 | 1.547 | 0.827 | 40.25358 | 22.946 | 0.733 | 38.68
| CP-SLS_YX5_02 | 6.37 | 3.32 | 21.16963 | 1330 | 0.386 | 18.23366 | 1.569 | 0.822 | 38.8292 | 24.461 | 0.682 | 45.461
| CP-SLS_YX5_03 | 6.32 | 3.46 | 21.85567 | 1422 | 0.413 | 18.8967 | 1.568 | 0.866 | 39.62359 | 23.07 | 0.744 | 37.17
| CP-SLS_YX5_04 | 6.17 | 3.35 | 20.66009 | 1381 | 0.392 | 18.97378 | 1.578 | 0.825 | 39.93206 | 23.731 | 0.722 | 38.398
| CP-SLS_YX5_05 | 6.13 | 3.26 | 19.99467 | 1394 | 0.373 | 18.65497 | 1.556 | 0.795 | 39.7606 | 23.784 | 0.715 | 36.951
| Maximum | 6.37 | 3.46 |  | 1428 | 0.413 | 19.03162 | 1.578 | 0.866 | 40.25358 | 24.461 | 0.744 | 45.461
| Minimum | 6.13 | 3.26 |  | 1330 | 0.373 | 18.23366 | 1.547 | 0.795 | 38.8292 | 22.946 | 0.682 | 36.951
| Média | 6.224 | 3.348 |  | 1391 | 0.391 | 18.75815 | 1.5636 | 0.827 | 39.67981 | 23.5984 | 0.7192 | 39.332
| Desvio Padrão | 0.1130487 | 0.07259477 |  | 39.24283 | 0.01443953 | 0.3264235 | 0.01213672 | 0.0253673 | 0.5305813 | 0.6125645 | 0.02353083 | 3.507332
| CP ID | Width | Thickness | Área S0 | Modulus (Automatic Young's) | Load at Fy ( 0,2 %) - LE | Tensao em Fy ( 0,2 %) - LE | Deformacao em Fy ( 0,2 %) - LE | Forca Max | Tensao na Forca Max - LR | Deformacao na Forca Max - LR | Forca na Forca na Quebra - LQ | Deformacao na Forca na Quebra - LQ
|  | (mm) | (mm) |  | (MPa) | (kN) | (MPa) | (%) | (kN) | (MPa) | (%) | (kN) | (%)
| CP-SLS_YZ4_01 | 6.34 | 3.45 | 21.89413 | 1437 | 0.411 | 18.77215 | 1.505 | 0.889 | 40.60448 | 26.897 | 0.693 | 52.864
| CP-SLS_YZ4_02 | 6.25 | 3.5 | 21.86582 | 1388 | 0.403 | 18.43059 | 1.541 | 0.876 | 40.06252 | 27.646 | 0.71 | 48.413
| CP-SLS_YZ4_03 | 6.34 | 3.45 | 21.8615 | 1403 | 0.415 | 18.98314 | 1.629 | 0.884 | 40.43638 | 25.884 | 0.718 | 46.05
| CP-SLS_YZ4_04 | 6.38 | 3.54 | 22.60647 | 1359 | 0.407 | 18.0037 | 1.54 | 0.885 | 39.14809 | 28.287 | 0.734 | 46.521
| CP-SLS_YZ4_05 | 6.28 | 3.44 | 21.62413 | 1335 | 0.401 | 18.5441 | 1.618 | 0.87 | 40.23283 | 27.556 | 0.729 | 45.756
| Maximum | 6.38 | 3.54 |  | 1437 | 0.415 | 18.98314 | 1.629 | 0.889 | 40.60448 | 28.287 | 0.734 | 52.864
| Minimum | 6.25 | 3.44 |  | 1335 | 0.401 | 18.0037 | 1.505 | 0.87 | 39.14809 | 25.884 | 0.693 | 45.756
| Média | 6.318 | 3.476 |  | 1384.4 | 0.4074 | 18.54674 | 1.5666 | 0.8808 | 40.09686 | 27.254 | 0.7168 | 47.9208
| Desvio Padrão | 0.05215362 | 0.0427785 |  | 39.40558 | 0.005727128 | 0.3706924 | 0.05406755 | 0.007661593 | 0.5685043 | 0.9105364 | 0.0162696 | 2.950558
| CP ID | Width | Thickness | Área S0 | Modulus (Automatic Young's) | Load at Fy ( 0,2 %) - LE | Tensao em Fy ( 0,2 %) - LE | Deformacao em Fy ( 0,2 %) - LE | Forca Max | Tensao na Forca Max - LR | Deformacao na Forca Max - LR | Forca na Forca na Quebra - LQ | Deformacao na Forca na Quebra - LQ
|  | (mm) | (mm) |  | (MPa) | (kN) | (MPa) | (%) | (kN) | (MPa) | (%) | (kN) | (%)
| CP-SLS_ZX3_01 | 5.98 | 3.25 | 19.40424 | 1586 | 0.384 | 19.78948 | 1.456 | 0.82 | 42.2588 | 20.345 | 0.814 | 21.512
| CP-SLS_ZX3_02 | 5.99 | 3.26 | 19.51653 | 1571 | 0.388 | 19.88058 | 1.49 | 0.825 | 42.27185 | 21.677 | 0.786 | 25.943
| CP-SLS_ZX3_03 | 5.97 | 3.26 | 19.43144 | 1546 | 0.392 | 20.17349 | 1.55 | 0.833 | 42.86866 | 23.429 | 0.82 | 26.795
| CP-SLS_ZX3_04 | 5.97 | 3.27 | 19.502 | 1542 | 0.386 | 19.79284 | 1.485 | 0.812 | 41.63676 | 18.787 | 0.803 | 20.087
| CP-SLS_ZX3_05 | 5.97 | 3.29 | 19.63236 | 1539 | 0.412 | 20.98576 | 1.577 | 0.843 | 42.93932 | 21.738 | 0.812 | 26.605
| Maximum | 5.99 | 3.29 |  | 1586 | 0.412 | 20.98576 | 1.577 | 0.843 | 42.93932 | 23.429 | 0.82 | 26.795
| Minimum | 5.97 | 3.25 |  | 1539 | 0.384 | 19.78948 | 1.456 | 0.812 | 41.63676 | 18.787 | 0.786 | 20.087
| Média | 5.976 | 3.266 |  | 1556.8 | 0.3924 | 20.12443 | 1.5116 | 0.8266 | 42.39508 | 21.1952 | 0.807 | 24.1884
| Desvio Padrão | 0.008944272 | 0.01516575 |  | 20.65672 | 0.01134901 | 0.5064352 | 0.05004298 | 0.01192896 | 0.5313406 | 1.734855 | 0.01322876 | 3.150299
| CP ID | Width | Thickness | Área S0 | Modulus (Automatic Young's) | Load at Fy ( 0,2 %) - LE | Tensao em Fy ( 0,2 %) - LE | Deformacao em Fy ( 0,2 %) - LE | Forca Max | Tensao na Forca Max - LR | Deformacao na Forca Max - LR | Forca na Forca na Quebra - LQ | Deformacao na Forca na Quebra - LQ
|  | (mm) | (mm) |  | (MPa) | (kN) | (MPa) | (%) | (kN) | (MPa) | (%) | (kN) | (%)
| CP-SLS_ZY6_01 | 5.9 | 3.14 | 18.50633 | 1565 | 0.376 | 20.31737 | 1.49 | 0.788 | 42.58002 | 20.352 | 0.784 | 20.618
| CP-SLS_ZY6_02 | 5.89 | 3.14 | 18.50507 | 1556 | 0.388 | 20.96723 | 1.57 | 0.794 | 42.90717 | 21.235 | 0.78 | 22.335
| CP-SLS_ZY6_03 | 5.92 | 3.14 | 18.5888 | 1520 | 0.386 | 20.76519 | 1.557 | 0.804 | 43.25185 | 21.855 | 0.79 | 23.423
| CP-SLS_ZY6_04 | 5.89 | 3.1 | 18.23937 | 1515 | 0.368 | 20.17614 | 1.541 | 0.755 | 41.39398 | 17.544 | 0.752 | 17.878
| CP-SLS_ZY6_05 | 5.9 | 3.15 | 18.56533 | 1529 | 0.375 | 20.19894 | 1.561 | 0.786 | 42.33697 | 18.776 | 0.776 | 19.509
| Maximum | 5.92 | 3.15 | 18.5888 | 1565 | 0.388 | 20.96723 | 1.57 | 0.804 | 43.25185 | 21.855 | 0.79 | 23.423
| Minimum | 5.89 | 3.1 | 18.23937 | 1515 | 0.368 | 20.17614 | 1.49 | 0.755 | 41.39398 | 17.544 | 0.752 | 17.878
| Média | 5.9 | 3.134 | 18.48098 | 1537 | 0.3786 | 20.48497 | 1.5438 | 0.7854 | 42.494 | 19.9524 | 0.7764 | 20.7526
| Desvio Padrão | 0.01224745 | 0.01949359 | 0.139947 | 22.25983 | 0.008294577 | 0.3592983 | 0.03185436 | 0.01837934 | 0.7048304 | 1.775453 | 0.01458767 | 2.205845

## Calculo de incertezas
[7 empty] | Tensão de escoamento |  |  |  |  | Tensão de ruptura
CP ID | Width | Thickness | Área S0 | Incerteza área S0 | veff área | Modulus (Automatic Young's) | Load at Fy ( 0.2 %) - LE | Incerteza da Força | Tensao em Fy ( 0.2 %) - LE | Incerteza da tensão |  | Deformacao em Fy ( 0.2 %) - LE | Forca Max | Incerteza da Força | Tensao na Forca Max - LR | Incerteza da tensão
| (mm) | (mm) |  |  |  | (MPa) | (kN) |  | (MPa) |  |  | (%) | (kN) |  | (MPa)
CP-PP_01 | 6.8 | 3 |  |  |  | 1519 | 0.237 | 0.0004029 | 12 |  |  | 0.968 | 0.492 | 0.0008364 | 24
CP-PP_02 | 7.27 | 2.79 |  |  |  | 1510 | 0.305 | 0.0005185 | 14 |  |  | 0.761 | 0.593 | 0.0010081 | 27
CP-PP_03 | 7.08 | 3 |  |  |  | 1379 | 0.26 | 0.000442 | 12 |  |  | 1.126 | 0.469 | 0.0007973 | 22
CP-PP_04 | 7.3 | 3 |  |  |  | 1543 | 0.278 | 0.0004726 | 13 |  |  | 1.045 | 0.565 | 0.0009605 | 26
CP-PP_05 | 7.08 | 3 |  |  |  | 1421 | 0.268 | 0.0004556 | 13 |  |  | 1.158 | 0.46 | 0.000782 | 22
CP-PP_06 | 6.74 | 3 |  |  |  | 1375 | 0.26 | 0.000442 | 13 |  |  | 1.111 | 0.447 | 0.0007599 | 22
Maximum | 7.3 | 3 |  |  |  | 1543 | 0.305 | 0.0005185 | 14 |  |  | 1.158 | 0.593 | 0.0010081 | 27
Minimum | 6.74 | 2.79 |  |  |  | 1375 | 0.26 | 0.000442 | 12 |  |  | 0.761 | 0.447 | 0.0007599 | 22
Média | 7.094 | 2.958 |  |  |  | 1445.6 | 0.2742 | 0.00046614 | 13 |  |  | 1.0402 | 0.5068 | 0.00086156 | 23.8
Desvio Padrão | 0.2231143 | 0.09391486 |  |  |  | 76.90774 | 0.01874033 | 3.185856e-05 | 0.7071068 |  |  | 0.1614209 | 0.06710589 | 0.00011408 | 2.48998
CP ID | Width | Thickness | Área S0 | Incerteza área S0 | veff área | Modulus (Automatic Young's) | Load at Fy ( 0.2 %) - LE | Incerteza da Força (kN) | Tensao em Fy ( 0.2 %) - LE | Incerteza da tensão | Veff da tensão | Deformacao em Fy ( 0.2 %) - LE | Forca Max | Incerteza da Força | Tensao na Forca Max - LR | Incerteza da tensão | Veff da tensão
| (mm) | (mm) |  |  |  | (MPa) | (kN) |  | (MPa) |  |  | (%) | (kN) |  | (MPa)
CP-FDM_XY1_01 | 5.97 | 3.38 | 20.16996 | 0.08283888 | 2.339762 | 1418 | 0.482 | 0.0008194 | 23.89693 | 0.1062213 | 3.210199 | 1.287 | 0.91 | 0.001547 | 45.11661 | 0.1852959 | 2.339763
CP-FDM-XY1_02 | 5.97 | 3.34 | 19.92867 | 0.07940291 | 4.363242 | 1430 | 0.5 | 0.00085 | 25.08949 | 0.1086844 | 6.096466 | 1.519 | 0.91 | 0.001547 | 45.66286 | 0.1819371 | 4.363244
CP-FDM_XY1_03 | 5.97 | 3.36 | 20.05049 | 0.0528275 | 3.735892 | 1423 | 0.488 | 0.0008296 | 24.33856 | 0.07631514 | 7.494062 | 1.919 | 0.902 | 0.0015334 | 44.98643 | 0.1185269 | 3.735895
CP-FDM_XY1_04 | 5.98 | 3.38 | 20.20113 | 0.07493411 | 4.072877 | 1413 | 0.488 | 0.0008296 | 24.15706 | 0.09857045 | 5.963437 | 1.927 | 0.895 | 0.0015215 | 44.30444 | 0.164343 | 4.072879
CP-FDM_XY1_05 | 5.96 | 3.34 | 19.91512 | 0.04896587 | 4.162292 | 1483 | 0.35 | 0.000595 | 17.57458 | 0.05253403 | 9.093123 | 1.384 | 0.586 | 0.0009962 | 29.42488 | 0.07234779 | 4.162296
Maximum | 5.98 | 3.38 |  |  |  | 1483 | 0.5 | 0.00085 | 25.08949 |  |  | 1.927 | 0.91 | 0.001547 | 45.66286
Minimum | 5.96 | 3.34 |  |  |  | 1413 | 0.35 | 0.000595 | 17.57458 | incerteza Tipo B |  | 1.287 | 0.586 | 0.0009962 | 29.42488 | incerteza Tipo B
Média | 5.97 | 3.36 |  |  |  | 1433.4 | 0.4616 | 0.00078472 | 23.01132 | 0.0858721 |  | 1.6072 | 0.8406 | 0.00142902 | 41.89905 | 0.1479999
Desvio Padrão | 0.007071068 | 0.02 |  |  |  | 28.43062 | 0.06272798 | 0.0001066376 | 3.071459 |  |  | 0.2998403 | 0.1424633 | 0.0002421877 | 6.990026
CP ID | Width | Thickness | Área S0 | Incerteza área S0 | veff área | Modulus (Automatic Young's) | Load at Fy ( 0.2 %) - LE | Incerteza da Força | Tensao em Fy ( 0.2 %) - LE | Incerteza da tensão | Veff da tensão | Deformacao em Fy ( 0.2 %) - LE | Forca Max | Incerteza da Força | Tensao na Forca Max - LR | Incerteza da tensão | Veff da tensão
| (mm) | (mm) |  |  |  | (MPa) | (kN) |  | (MPa) |  |  | (%) | (kN) |  | (MPa)
CP-FDM_XZ3_01 | 6.19 | 3.34 | 20.68409 | 0.05927257 | 2.780684 | 1337 | 0.553 | 0.0009401 | 26.73553 | 0.08908079 | 5.08234 | 2.21 | 0.93 | 0.001581 | 44.9621 | 0.1288439 | 2.780686
CP-FDM_XZ3_02 | 6.18 | 3.34 | 20.6206 | 0.1633038 | 2.122252 | 1327 | 0.544 | 0.0009248 | 26.38139 | 0.2136854 | 2.322343 | 2.193 | 0.91 | 0.001547 | 44.13063 | 0.3494902 | 2.122252
CP-FDM_XZ3_03 | 6.19 | 3.32 | 20.53017 | 0.07718706 | 4.589189 | 1288 | 0.555 | 0.0009435 | 27.03339 | 0.1115443 | 6.65757 | 2.343 | 0.918 | 0.0015606 | 44.71469 | 0.1681134 | 4.589191
CP-FDM_XZ3_04 | 6.17 | 3.35 | 20.63778 | 0.0364767 | 8.305263 | 1258 | 0.57 | 0.000969 | 27.61925 | 0.06773172 | 30.77966 | 2.399 | 0.916 | 0.0015572 | 44.38462 | 0.07844862 | 8.305279
CP-FDM_XZ3_05 | 6.21 | 3.33 | 20.66969 | 0.1700978 | 3.361704 | 1365 | 0.582 | 0.0009894 | 28.15717 | 0.2366073 | 3.654744 | 2.286 | 0.92 | 0.001564 | 44.50962 | 0.3662846 | 3.361704
Maximum | 6.21 | 3.35 |  |  |  | 1365 | 0.582 | 0.0009894 | 28.15717 |  |  | 2.399 | 0.93 | 0.001581 | 44.9621
Minimum | 6.17 | 3.32 |  |  |  | 1258 | 0.544 | 0.0009248 | 26.38139 | incerteza Tipo B |  | 2.193 | 0.91 | 0.001547 | 44.13063 | incerteza Tipo B
Média | 6.188 | 3.336 |  |  |  | 1315 | 0.5608 | 0.00095336 | 27.18535 | 0.1088888 |  | 2.2862 | 0.9188 | 0.00156196 | 44.54033 | 0.2104605
Desvio Padrão | 0.0148324 | 0.01140175 |  |  |  | 42.14855 | 0.01508973 | 2.565254e-05 | 0.7079024 |  |  | 0.08723933 | 0.007293833 | 1.239952e-05 | 0.3167539
CP ID | Width | Thickness | Área S0 | Incerteza área S0 | veff área | Modulus (Automatic Young's) | Load at Fy ( 0,2 %) - LE | Incerteza da Força | Tensao em Fy ( 0,2 %) - LE | Incerteza da tensão | Veff da tensão | Deformacao em Fy ( 0,2 %) - LE | Forca Max | Incerteza da Força | Tensao na Forca Max - LR | Incerteza da tensão | Veff da tensão
| (mm) | (mm) |  |  |  | (MPa) | (kN) |  | (MPa) |  |  | (%) | (kN) |  | (MPa)
CP-FDM_YX2_01 | 5.94 | 3.33 | 19.7604 | 0.05915592 | 3.194396 | 1531 | 0.449 | 0.0007633 | 22.72221 | 0.07822516 | 5.586787 | 1.591 | 0.903 | 0.0015351 | 45.69746 | 0.1368027 | 3.194398
CP-FDM_YX2_02 | 5.92 | 3.34 | 19.78393 | 0.1097392 | 3.668418 | 1514 | 0.447 | 0.0007599 | 22.59409 | 0.1310806 | 4.389926 | 1.667 | 0.89 | 0.001513 | 44.986 | 0.2495321 | 3.668419
CP-FDM_YX2_03 | 5.95 | 3.33 | 19.78258 | 0.06207995 | 3.092897 | 1267 | 0.416 | 0.0007072 | 21.0286 | 0.07505105 | 5.174601 | 1.826 | 0.888 | 0.0015096 | 44.88798 | 0.1408635 | 3.092898
CP-FDM_YX2_04 | 5.93 | 3.32 | 19.69629 | 0.0557374 | 3.453808 | 1512 | 0.449 | 0.0007633 | 22.79617 | 0.07525503 | 6.396514 | 1.675 | 0.894 | 0.0015198 | 45.38926 | 0.1284445 | 3.45381
CP-FDM_YX2_05 | 5.92 | 3.35 | 19.82342 | 0.06010328 | 3.391809 | 1453 | 0.46 | 0.000782 | 23.20487 | 0.08066027 | 5.859696 | 1.645 | 0.894 | 0.0015198 | 45.09817 | 0.1367346 | 3.391811
Maximum | 5.95 | 3.35 |  |  |  | 1531 | 0.46 | 0.000782 | 23.20487 |  |  | 1.826 | 0.903 | 0.0015351 | 45.69746
Minimum | 5.92 | 3.32 |  |  |  | 1267 | 0.416 | 0.0007072 | 21.0286 | incerteza Tipo B |  | 1.591 | 0.888 | 0.0015096 | 44.88798 | incerteza Tipo B
Média | 5.932 | 3.334 |  |  |  | 1455.4 | 0.4442 | 0.00075514 | 22.46919 | 0.08817952 |  | 1.6808 | 0.8938 | 0.00151946 | 45.21177 | 0.1672485
Desvio Padrão | 0.0130384 | 0.01140175 |  |  |  | 109.3769 | 0.01657408 | 2.817593e-05 | 0.8371164 |  |  | 0.08753971 | 0.005761944 | 9.795305e-06 | 0.3301933
CP ID | Width | Thickness | Área S0 | Incerteza área S0 | veff área | Modulus (Automatic Young's) | Load at Fy ( 0,2 %) - LE | Incerteza da Força | Tensao em Fy ( 0,2 %) - LE | Incerteza da tensão | Veff da tensão | Deformacao em Fy ( 0,2 %) - LE | Forca Max | Incerteza da Força | Tensao na Forca Max - LR | Incerteza da tensão | Veff da tensão
| (mm) | (mm) |  |  |  | (MPa) | (kN) |  | (MPa) |  |  | (%) | (kN) |  | (MPa)
CP-FDM_YZ5_01 | 6.16 | 3.29 | 20.28693 | 0.09840338 | 3.61248 | 1340 | 0.545 | 0.0009265 | 26.86458 | 0.1380801 | 4.554438 | 2.202 | 0.916 | 0.0015572 | 45.15222 | 0.2190144 | 3.612481
CP-FDM_YZ5_02 | 6.13 | 3.31 | 20.30133 | 0.1119922 | 2.456312 | 1335 | 0.556 | 0.0009452 | 27.38736 | 0.1580935 | 2.945 | 2.249 | 0.91 | 0.001547 | 44.82464 | 0.247275 | 2.456312
CP-FDM_YZ5_03 | 6.11 | 3.27 | 19.94844 | 0.1133097 | 4.24275 | 1325 | 0.559 | 0.0009503 | 28.02224 | 0.1661458 | 5.036872 | 2.308 | 0.901 | 0.0015317 | 45.16643 | 0.2565511 | 4.242751
CP-FDM_YZ5_04 | 6.11 | 3.35 | 20.47967 | 0.09617685 | 2.24987 | 1141 | 0.535 | 0.0009095 | 26.12347 | 0.130472 | 2.878148 | 2.517 | 0.908 | 0.0015436 | 44.33666 | 0.2082143 | 2.249871
CP-FDM_YZ5_05 | 6.11 | 3.32 | 20.26483 | 0.06638076 | 4.027883 | 1333 | 0.538 | 0.0009146 | 26.54845 | 0.09797771 | 6.489813 | 2.181 | 0.896 | 0.0015232 | 44.21453 | 0.1448319 | 4.027885
Maximum | 6.16 | 3.35 |  |  |  | 1340 | 0.559 | 0.0009503 | 28.02224 |  |  | 2.517 | 0.916 | 0.0015572 | 45.16643
Minimum | 6.11 | 3.27 |  |  |  | 1141 | 0.535 | 0.0009095 | 26.12347 | incerteza Tipo B |  | 2.181 | 0.896 | 0.0015232 | 44.21453 | incerteza Tipo B
Média | 6.124 | 3.308 |  |  |  | 1294.8 | 0.5466 | 0.00092922 | 26.98922 | 0.1369424 |  | 2.2914 | 0.9062 | 0.00154054 | 44.73889 | 0.2174965
Desvio Padrão | 0.0219089 | 0.0303315 |  |  |  | 86.14639 | 0.01064425 | 1.809522e-05 | 0.7390817 |  |  | 0.1352305 | 0.007823043 | 1.329917e-05 | 0.4465783
CP ID | Width | Thickness | Área S0 | Incerteza área S0 | veff área | Modulus (Automatic Young's) | Load at Fy ( 0,2 %) - LE | Incerteza da Força | Tensao em Fy ( 0,2 %) - LE | Incerteza da tensão | Veff da tensão | Deformacao em Fy ( 0,2 %) - LE | Forca Max | Incerteza da Força | Tensao na Forca Max - LR | Incerteza da tensão | Veff da tensão
| (mm) | (mm) |  |  |  | (MPa) | (kN) |  | (MPa) |  |  | (%) | (kN) |  | (MPa)
CP-FDM_ZX6_01 | 6.15 | 3.32 | 20.38644 | 0.1642117 | 3.168419 | 1089 | 0.438 | 0.0007446 | 21.48486 | 0.1768717 | 3.456963 | 2.175 | 0.649 | 0.0011033 | 31.83488 | 0.2564283 | 3.168419
CP-FDM_ZX6_02 | 6.17 | 3.37 | 20.77233 | 0.177954 | 2.103267 | 1160 | 0.378 | 0.0006426 | 18.19728 | 0.1589336 | 2.272173 | 1.736 | 0.642 | 0.0010914 | 30.90649 | 0.2647721 | 2.103267
CP-FDM_ZX6_03 | 6.15 | 3.39 | 20.88031 | 0.2083975 | 2.534959 | 1151 | 0.376 | 0.0006392 | 18.00739 | 0.1823127 | 2.684184 | 1.785 | 0.653 | 0.0011101 | 31.27348 | 0.3121273 | 2.534959
CP-FDM_ZX6_04 | 6.12 | 3.18 | 19.47139 | 0.1085593 | 3.72514 | 1060 | 0.544 | 0.0009248 | 27.93843 | 0.1628459 | 4.450016 | 2.84 | 0.715 | 0.0012155 | 36.72054 | 0.2047289 | 3.72514
CP-FDM_ZX6_05 | 6.19 | 3.41 | 21.1079 | 0.2992017 | 2.379553 | 1136 | 0.357 | 0.0006069 | 16.9131 | 0.241459 | 2.448497 | 1.668 | 0.624 | 0.0010608 | 29.56239 | 0.4190431 | 2.379553
Maximum | 6.19 | 3.41 |  |  |  | 1160 | 0.544 | 0.0009248 | 27.93843 |  |  | 2.84 | 0.715 | 0.0012155 | 36.72054
Minimum | 6.12 | 3.18 |  |  |  | 1060 | 0.357 | 0.0006069 | 16.9131 | incerteza Tipo B |  | 1.668 | 0.624 | 0.0010608 | 29.56239 | incerteza Tipo B
Média | 6.156 | 3.334 |  |  |  | 1119.2 | 0.4186 | 0.00071162 | 20.50821 | 0.1834886 |  | 2.0408 | 0.6566 | 0.00111622 | 32.05956 | 0.29084
Desvio Padrão | 0.02607681 | 0.092358 |  |  |  | 42.93833 | 0.07641858 | 0.0001299116 | 4.491138 |  |  | 0.4883766 | 0.03448623 | 5.862659e-05 | 2.736722
CP ID | Width | Thickness | Área S0 | Incerteza área S0 | veff área | Modulus (Automatic Young's) | Load at Fy ( 0,2 %) - LE | Incerteza da Força | Tensao em Fy ( 0,2 %) - LE | Incerteza da tensão | Veff da tensão | Deformacao em Fy ( 0,2 %) - LE | Forca Max | Incerteza da Força | Tensao na Forca Max - LR | Incerteza da tensão | Veff da tensão
| (mm) | (mm) |  |  |  | (MPa) | (kN) |  | (MPa) |  |  | (%) | (kN) |  | (MPa)
CP-FDM_ZY4_01 | 6.18 | 3.35 | 20.71417 | 0.1474214 | 4.132301 | 1070 | 0.467 | 0.0007939 | 22.54496 | 0.164965 | 4.61731 | 2.34 | 0.712 | 0.0012104 | 34.37261 | 0.2446277 | 4.132301
CP-FDM_ZY4_02 | 6.48 | 3.13 | 21.30038 | 0.2596242 | 3.504042 | 1057 | 0.423 | 0.0007191 | 19.8588 | 0.2443962 | 3.641694 | 2.184 | 0.627 | 0.0010659 | 29.4361 | 0.3587881 | 3.504042
CP-FDM_ZY4_03 | 6.13 | 3.29 | 20.18813 | 0.1874297 | 3.851962 | 1045 | 0.426 | 0.0007242 | 21.10151 | 0.1991667 | 4.114593 | 2.193 | 0.595 | 0.0010115 | 29.47276 | 0.2736295 | 3.851962
CP-FDM_ZY4_05 | 6 | 3.2 | 20.5907 | 0.161391 | 3.862816 | 1202 | 0.388 | 0.0006596 | 18.84346 | 0.1511301 | 4.23479 | 1.874 | 0.638 | 0.0010846 | 30.98486 | 0.2428611 | 3.862817
CP-FDM_ZY4_05 | 6.19 | 3.37 | 20.86969 | 0.2104172 | 4.075542 | 1196 | 0.349 | 0.0005933 | 16.72282 | 0.1709865 | 4.310566 | 1.584 | 0.605 | 0.0010285 | 28.98941 | 0.2922837 | 4.075542
Maximum | 6.48 | 3.37 |  |  |  | 1202 | 0.467 | 0.0007939 | 22.54496 |  |  | 2.34 | 0.712 | 0.0012104 | 34.37261
Minimum | 6 | 3.13 |  |  |  | 1045 | 0.349 | 0.0005933 | 16.72282 | incerteza Tipo B |  | 1.584 | 0.595 | 0.0010115 | 28.98941 | incerteza Tipo B
Média | 6.196 | 3.268 |  |  |  | 1114 | 0.4106 | 0.00069802 | 19.81431 | 0.1866954 |  | 2.035 | 0.6354 | 0.00108018 | 30.65115 | 0.283628
Desvio Padrão | 0.1758693 | 0.1015874 |  |  |  | 78.1249 | 0.0443768 | 7.544055e-05 | 2.21445 |  |  | 0.3039375 | 0.04610098 | 7.837166e-05 | 2.212858
CP ID | Width | Thickness | Área S0 | Incerteza área S0 | veff área | Modulus (Automatic Young's) | Load at Fy ( 0,2 %) - LE | Incerteza da Força | Tensao em Fy ( 0,2 %) - LE | Incerteza da tensão | Veff da tensão | Deformacao em Fy ( 0,2 %) - LE | Forca Max | Incerteza da Força | Tensao na Forca Max - LR | Incerteza da tensão | Veff da tensão
| (mm) | (mm) |  |  |  | (MPa) | (kN) |  | (MPa) |  |  | (%) | (kN) |  | (MPa)
CP-SLS_XY1_01 | 6.42 | 3.4 | 21.8066 | 0.2023596 | 2.376202 | 1378 | 0.405 | 0.0006885 | 18.57236 | 0.1752148 | 2.538371 | 1.536 | 0.864 | 0.0014688 | 39.62103 | 0.367673 | 2.376202
CP-SLS_XY1_02 | 6.47 | 3.44 | 22.22378 | 0.2103136 | 2.816854 | 1383 | 0.397 | 0.0006749 | 17.86375 | 0.1717587 | 3.001587 | 1.521 | 0.864 | 0.0014688 | 38.87728 | 0.3679132 | 2.816854
CP-SLS_XY1_03 | 6.26 | 3.39 | 21.24227 | 0.1485094 | 3.998881 | 1362 | 0.392 | 0.0006664 | 18.45377 | 0.1327738 | 4.485751 | 1.585 | 0.836 | 0.0014212 | 39.3555 | 0.2751429 | 3.998881
CP-SLS_XY1_04 | 6.28 | 3.43 | 21.5404 | 0.1955937 | 3.195544 | 1412 | 0.397 | 0.0006749 | 18.43048 | 0.1702624 | 3.423482 | 1.515 | 0.855 | 0.0014535 | 39.69286 | 0.3604239 | 3.195545
CP-SLS_XY1_05 | 6.25 | 3.42 | 21.35417 | 0.2570895 | 3.999745 | 1351 | 0.391 | 0.0006647 | 18.31024 | 0.2226296 | 4.160833 | 1.569 | 0.838 | 0.0014246 | 39.24293 | 0.4724579 | 3.999745
Maximum | 6.47 | 3.44 |  |  |  | 1412 | 0.405 | 0.0006885 | 18.57236 |  |  | 1.585 | 0.864 | 0.0014688 | 39.69286
Minimum | 6.25 | 3.39 |  |  |  | 1351 | 0.391 | 0.0006647 | 17.86375 | incerteza Tipo B |  | 1.515 | 0.836 | 0.0014212 | 38.87728 | incerteza Tipo B
Média | 6.336 | 3.416 |  |  |  | 1377.2 | 0.3964 | 0.00067388 | 18.32612 | 0.1768916 |  | 1.5452 | 0.8514 | 0.00144738 | 39.35792 | 0.3757085
Desvio Padrão | 0.1016366 | 0.02073644 |  |  |  | 23.25296 | 0.005549775 | 9.434617e-06 | 0.2747088 |  |  | 0.03054832 | 0.01366748 | 2.323472e-05 | 0.3262115
CP ID | Width | Thickness | Área S0 | Incerteza área S0 | veff área | Modulus (Automatic Young's) | Load at Fy ( 0,2 %) - LE | Incerteza da Força | Tensao em Fy ( 0,2 %) - LE | Incerteza da tensão | Veff da tensão | Deformacao em Fy ( 0,2 %) - LE | Forca Max | Incerteza da Força | Tensao na Forca Max - LR | Incerteza da tensão | Veff da tensão
| (mm) | (mm) |  |  |  | (MPa) | (kN) |  | (MPa) |  |  | (%) | (kN) |  | (MPa)
CP-SLS_XZ2_01 | 6.04 | 3.28 | 19.79107 | 0.05990682 | 2.558292 | 1459 | 0.364 | 0.0006188 | 18.39214 | 0.06385146 | 4.426662 | 1.448 | 0.808 | 0.0013736 | 40.8265 | 0.1235803 | 2.558294
CP-SLS_XZ2_02 | 6.03 | 3.26 | 19.64856 | 0.1993536 | 2.020864 | 1432 | 0.369 | 0.0006273 | 18.78001 | 0.1931975 | 2.135926 | 1.529 | 0.785 | 0.0013345 | 39.95205 | 0.4053523 | 2.020864
CP-SLS_XZ2_03 | 6.04 | 3.45 | 20.8265 | 0.1869326 | 2.0732 | 1362 | 0.391 | 0.0006647 | 18.77416 | 0.1715072 | 2.224609 | 1.581 | 0.83 | 0.001411 | 39.85307 | 0.3577095 | 2.0732
CP-SLS_XZ2_04 | 6.09 | 3.39 | 20.6451 | 0.1512172 | 2.54261 | 1373 | 0.399 | 0.0006783 | 19.32662 | 0.1453226 | 2.823918 | 1.613 | 0.834 | 0.0014178 | 40.39699 | 0.2958921 | 2.54261
CP-SLS_XZ2_05 | 6.08 | 3.33 | 20.22613 | 0.07815854 | 2.324425 | 1358 | 0.385 | 0.0006545 | 19.03478 | 0.08035815 | 3.311231 | 1.599 | 0.811 | 0.0013787 | 40.09664 | 0.1549429 | 2.324426
Maximum | 6.09 | 3.45 |  |  |  | 1459 | 0.399 | 0.0006783 | 19.32662 |  |  | 1.613 | 0.834 | 0.0014178 | 40.8265
Minimum | 6.03 | 3.26 |  |  |  | 1358 | 0.364 | 0.0006188 | 18.39214 | incerteza Tipo B |  | 1.448 | 0.785 | 0.0013345 | 39.85307 | incerteza Tipo B
Média | 6.056 | 3.342 |  |  |  | 1396.8 | 0.3816 | 0.00064872 | 18.86154 | 0.1279318 |  | 1.554 | 0.8136 | 0.00138312 | 40.22505 | 0.2818066
Desvio Padrão | 0.02701851 | 0.07854935 |  |  |  | 45.80066 | 0.01475805 | 2.508868e-05 | 0.3467472 |  |  | 0.06726069 | 0.01962906 | 3.33694e-05 | 0.3939213
CP ID | Width | Thickness | Área S0 | Incerteza área S0 | veff área | Modulus (Automatic Young's) | Load at Fy ( 0,2 %) - LE | Incerteza da Força | Tensao em Fy ( 0,2 %) - LE | Incerteza da tensão | Veff da tensão | Deformacao em Fy ( 0,2 %) - LE | Forca Max | Incerteza da Força | Tensao na Forca Max - LR | Incerteza da tensão | Veff da tensão
| (mm) | (mm) |  |  |  | (MPa) | (kN) |  | (MPa) |  |  | (%) | (kN) |  | (MPa)
CP-SLS_YX5_01 | 6.13 | 3.35 | 20.54476 | 0.1869985 | 3.268748 | 1428 | 0.391 | 0.0006647 | 19.03162 | 0.1762214 | 3.500778 | 1.547 | 0.827 | 0.0014059 | 40.25358 | 0.3663883 | 3.268748
CP-SLS_YX5_02 | 6.37 | 3.32 | 21.16963 | 0.3820324 | 2.258805 | 1330 | 0.386 | 0.0006562 | 18.23366 | 0.330506 | 2.299073 | 1.569 | 0.822 | 0.0013974 | 38.8292 | 0.7007214 | 2.258805
CP-SLS_YX5_03 | 6.32 | 3.46 | 21.85567 | 0.1154707 | 2.332841 | 1422 | 0.413 | 0.0007021 | 18.8967 | 0.1048785 | 2.840903 | 1.568 | 0.866 | 0.0014722 | 39.62359 | 0.2093444 | 2.332841
CP-SLS_YX5_04 | 6.17 | 3.35 | 20.66009 | 0.3252757 | 2.690021 | 1381 | 0.392 | 0.0006664 | 18.97378 | 0.3004625 | 2.753113 | 1.578 | 0.825 | 0.0014025 | 39.93206 | 0.6286966 | 2.690022
CP-SLS_YX5_05 | 6.13 | 3.26 | 19.99467 | 0.1694028 | 2.230328 | 1394 | 0.373 | 0.0006341 | 18.65497 | 0.1612027 | 2.413534 | 1.556 | 0.795 | 0.0013515 | 39.7606 | 0.3368677 | 2.230328
Maximum | 6.37 | 3.46 |  |  |  | 1428 | 0.413 | 0.0007021 | 19.03162 | TipoA, Tipo B e Combinada |  | 1.578 | 0.866 | 0.0014722 | 40.25358
Minimum | 6.13 | 3.26 |  |  |  | 1330 | 0.373 | 0.0006341 | 18.23366 | incerteza Tipo B |  | 1.547 | 0.795 | 0.0013515 | 38.8292 | incerteza Tipo B
Média | 6.224 | 3.348 |  |  |  | 1391 | 0.391 | 0.0006647 | 18.75815 | 0.2255406 |  | 1.5636 | 0.827 | 0.0014059 | 39.67981 | 0.4817737
Desvio Padrão | 0.1130487 | 0.07259477 |  |  |  | 39.24283 | 0.01443953 | 2.45472e-05 | 0.3264235 | #VALUE! |  | 0.01213672 | 0.0253673 | 4.312441e-05 | 0.5305813
CP ID | Width | Thickness | Área S0 | Incerteza área S0 | veff área | Modulus (Automatic Young's) | Load at Fy ( 0,2 %) - LE | Incerteza da Força | Tensao em Fy ( 0,2 %) - LE | Incerteza da tensão | Veff da tensão | Deformacao em Fy ( 0,2 %) - LE | Forca Max | Incerteza da Força | Tensao na Forca Max - LR | Incerteza da tensão | Veff da tensão
| (mm) | (mm) |  |  |  | (MPa) | (kN) |  | (MPa) |  |  | (%) | (kN) |  | (MPa)
CP-SLS_YZ4_01 | 6.34 | 3.45 | 21.89413 | 0.1546243 | 2.302393 | 1437 | 0.411 | 0.0006987 | 18.77215 | 0.1363626 | 2.576936 | 1.505 | 0.889 | 0.0015113 | 40.60448 | 0.2867636 | 2.302393
CP-SLS_YZ4_02 | 6.25 | 3.5 | 21.86582 | 0.2140364 | 3.311834 | 1388 | 0.403 | 0.0006851 | 18.43059 | 0.1831107 | 3.514627 | 1.541 | 0.876 | 0.0014892 | 40.06252 | 0.3921572 | 3.311834
CP-SLS_YZ4_03 | 6.34 | 3.45 | 21.8615 | 0.2457723 | 2.809929 | 1403 | 0.415 | 0.0007055 | 18.98314 | 0.2158393 | 2.939902 | 1.629 | 0.884 | 0.0015028 | 40.43638 | 0.4545956 | 2.809929
CP-SLS_YZ4_04 | 6.38 | 3.54 | 22.60647 | 0.4082196 | 2.074156 | 1359 | 0.407 | 0.0006919 | 18.0037 | 0.3265419 | 2.111085 | 1.54 | 0.885 | 0.0015045 | 39.14809 | 0.7069224 | 2.074156
CP-SLS_YZ4_05 | 6.28 | 3.44 | 21.62413 | 0.3139543 | 2.561479 | 1335 | 0.401 | 0.0006817 | 18.5441 | 0.2710755 | 2.632197 | 1.618 | 0.87 | 0.001479 | 40.23283 | 0.5841283 | 2.561479
Maximum | 6.38 | 3.54 |  |  |  | 1437 | 0.415 | 0.0007055 | 18.98314 |  |  | 1.629 | 0.889 | 0.0015113 | 40.60448
Minimum | 6.25 | 3.44 |  |  |  | 1335 | 0.401 | 0.0006817 | 18.0037 | incerteza Tipo B |  | 1.505 | 0.87 | 0.001479 | 39.14809 | incerteza Tipo B
Média | 6.318 | 3.476 |  |  |  | 1384.4 | 0.4074 | 0.00069258 | 18.54674 | 0.2288229 |  | 1.5666 | 0.8808 | 0.00149736 | 40.09686 | 0.494218
Desvio Padrão | 0.05215362 | 0.0427785 |  |  |  | 39.40558 | 0.005727128 | 9.736118e-06 | 0.3706924 |  |  | 0.05406755 | 0.007661593 | 1.302471e-05 | 0.5685043
CP ID | Width | Thickness | Área S0 | Incerteza área S0 | veff área | Modulus (Automatic Young's) | Load at Fy ( 0,2 %) - LE | Incerteza da Força | Tensao em Fy ( 0,2 %) - LE | Incerteza da tensão | Veff da tensão | Deformacao em Fy ( 0,2 %) - LE | Forca Max | Incerteza da Força | Tensao na Forca Max - LR | Incerteza da tensão | Veff da tensão
| (mm) | (mm) |  |  |  | (MPa) | (kN) |  | (MPa) |  |  | (%) | (kN) |  | (MPa)
CP-SLS_ZX3_01 | 5.98 | 3.25 | 19.40424 | 0.05727911 | 2.265356 | 1586 | 0.384 | 0.0006528 | 19.78948 | 0.0674111 | 4.017224 | 1.456 | 0.82 | 0.001394 | 42.2588 | 0.1247432 | 2.265358
CP-SLS_ZX3_02 | 5.99 | 3.26 | 19.51653 | 0.04907642 | 3.782043 | 1571 | 0.388 | 0.0006596 | 19.88058 | 0.0603442 | 8.029185 | 1.49 | 0.825 | 0.0014025 | 42.27185 | 0.1062971 | 3.782047
CP-SLS_ZX3_03 | 5.97 | 3.26 | 19.43144 | 0.04566369 | 2.433798 | 1546 | 0.392 | 0.0006664 | 20.17349 | 0.05851164 | 5.647624 | 1.55 | 0.833 | 0.0014161 | 42.86866 | 0.1007409 | 2.4338
CP-SLS_ZX3_04 | 5.97 | 3.27 | 19.502 | 0.04822527 | 2.895462 | 1542 | 0.386 | 0.0006562 | 19.79284 | 0.05939477 | 6.279077 | 1.485 | 0.812 | 0.0013804 | 41.63676 | 0.1029609 | 2.895465
CP-SLS_ZX3_05 | 5.97 | 3.29 | 19.63236 | 0.07377658 | 3.934547 | 1539 | 0.412 | 0.0007004 | 20.98576 | 0.08655673 | 5.709715 | 1.577 | 0.843 | 0.0014331 | 42.93932 | 0.161362 | 3.934549
Maximum | 5.99 | 3.29 |  |  |  | 1586 | 0.412 | 0.0007004 | 20.98576 |  |  | 1.577 | 0.843 | 0.0014331 | 42.93932
Minimum | 5.97 | 3.25 |  |  |  | 1539 | 0.384 | 0.0006528 | 19.78948 | incerteza Tipo B |  | 1.456 | 0.812 | 0.0013804 | 41.63676 | incerteza Tipo B
Média | 5.976 | 3.266 |  |  |  | 1556.8 | 0.3924 | 0.00066708 | 20.12443 | 0.06662447 |  | 1.5116 | 0.8266 | 0.00140522 | 42.39508 | 0.1241054
Desvio Padrão | 0.008944272 | 0.01516575 |  |  |  | 20.65672 | 0.01134901 | 1.929331e-05 | 0.5064352 |  |  | 0.05004298 | 0.01192896 | 2.027923e-05 | 0.5313406
CP ID | Width | Thickness | Área S0 | Incerteza área S0 | veff área | Modulus (Automatic Young's) | Load at Fy ( 0,2 %) - LE | Incerteza da Força | Tensao em Fy ( 0,2 %) - LE | Incerteza da tensão | Veff da tensão | Deformacao em Fy ( 0,2 %) - LE | Forca Max | Incerteza da Força | Tensao na Forca Max - LR | Incerteza da tensão | Veff da tensão
| (mm) | (mm) |  |  |  | (MPa) | (kN) |  | (MPa) |  |  | (%) | (kN) |  | (MPa)
CP-SLS_ZY6_01 | 5.9 | 3.14 | 18.50633 | 0.08772614 | 3.490424 | 1565 | 0.376 | 0.0006392 | 20.31737 | 0.1023171 | 4.445978 | 1.49 | 0.788 | 0.0013396 | 42.58002 | 0.2018434 | 3.490425
CP-SLS_ZY6_02 | 5.89 | 3.14 | 18.50507 | 0.06790867 | 2.858866 | 1556 | 0.388 | 0.0006596 | 20.96723 | 0.08479928 | 4.217548 | 1.57 | 0.794 | 0.0013498 | 42.90717 | 0.1574579 | 2.858868
CP-SLS_ZY6_03 | 5.92 | 3.14 | 18.5888 | 0.06974824 | 3.042787 | 1520 | 0.386 | 0.0006562 | 20.76519 | 0.08553832 | 4.420212 | 1.557 | 0.804 | 0.0013668 | 43.25185 | 0.1622881 | 3.042788
CP-SLS_ZY6_04 | 5.89 | 3.1 | 18.23937 | 0.04508946 | 3.593357 | 1515 | 0.368 | 0.0006256 | 20.17614 | 0.06053264 | 7.79553 | 1.541 | 0.755 | 0.0012835 | 41.39398 | 0.1023299 | 3.59336
CP-SLS_ZY6_05 | 5.9 | 3.15 | 18.56533 | 0.04560236 | 3.565608 | 1529 | 0.375 | 0.0006375 | 20.19894 | 0.06033872 | 7.799478 | 1.561 | 0.786 | 0.0013362 | 42.33697 | 0.1039931 | 3.565612
Maximum | 5.92 | 3.15 | 18.5888 | 0.08772614 |  | 1565 | 0.388 | 0.0006596 | 20.96723 |  |  | 1.57 | 0.804 | 0.0013668 | 43.25185
Minimum | 5.89 | 3.1 | 18.23937 | 0.04508946 |  | 1515 | 0.368 | 0.0006256 | 20.17614 | incerteza Tipo B |  | 1.49 | 0.755 | 0.0012835 | 41.39398 | incerteza Tipo B
Média | 5.9 | 3.134 | 18.48098 | 0.06321497 |  | 1537 | 0.3786 | 0.00064362 | 20.48497 | 0.07612054 |  | 1.5438 | 0.7854 | 0.00133518 | 42.494 | 0.1493968
Desvio Padrão | 0.01224745 | 0.01949359 | 0.139947 | 0.0180572 |  | 22.25983 | 0.008294577 | 1.410078e-05 | 0.3592983 |  |  | 0.03185436 | 0.01837934 | 3.124487e-05 | 0.7048304

## Médias e incertezas
Módulo de Elasticidade (automático) |  |  | Tensão de escoamento ( 0.2 %) - LE | [7 empty] | Tensão Máxima [Mpa] | [16 empty] | Erro normalizado
Material | Valor | DP | Tensão de escoamento [Mpa] | DP | Incerteza Tipo A | Incerteza Tipo B | Incerteza Combinada | veff | k | Incerteza expandida | Tensão Máxima [Mpa] | DP | Incerteza Tipo A | Incerteza Tipo B | Incerteza Combinada | veff | k | Incerteza expandida |  | Processo | Tensão Máxima [Mpa] | Incerteza expandida | [5 empty] | Deitados | FDM | SLS
PP | 1445.6 | 76.90774 | 13 | 0.7071068 | 0.3162278 | 0 | 0.3162278 | 4 | 2.776445 | 0.877989 | 23.8 | 2.48998 | 1.113553 | 0 | 1.113553 | 4 | 2.776445 | 3.091718 |  | PP | 23.8 | 3.091718 |  |  | FDM | XY e YX |  | XY-XZ | 0.3034538 | 0.8358986
FDM_XY | 1433.4 | 28.43062 | 23.01132 | 3.071459 | 1.373598 | 0.0858721 | 1.37628 | 4.031327 | 2.776445 | 3.821166 | 41.89905 | 6.990026 | 3.126035 | 0.1479999 | 3.129536 | 4.017952 | 2.776445 | 8.688986 |  | FDM_XY | 41.89905 | 8.688986 | 0.3807102 |  |  | XZ e YZ |  | XY-YX | 0.3807102 | 0.2423113
FDM_XZ | 1315 | 42.14855 | 27.18535 | 0.7079024 | 0.3165836 | 0.1088888 | 0.3347864 | 5.002393 | 2.570582 | 0.8605958 | 44.54033 | 0.3167539 | 0.1416566 | 0.2104605 | 0.2536932 | 41.14789 | 2.019541 | 0.5123438 |  | FDM_XZ | 44.54033 | 0.5123438 | 0.2473442 |  |  | ZX e ZY | 0.312067 | XY-YZ | 0.3260095 | 0.5433805
FDM_YX | 1455.4 | 109.3769 | 22.46919 | 0.8371164 | 0.3743698 | 0.08817952 | 0.3846146 | 4.456149 | 2.776445 | 1.067861 | 45.21177 | 0.3301933 | 0.1476669 | 0.1672485 | 0.2231089 | 20.84466 | 2.085963 | 0.465397 |  | FDM_YX | 45.21177 | 0.465397 |  |  | SLS | XY e YX |  | XZ-YX | 0.9700622 | 0.4338071
FDM_YZ | 1294.8 | 86.14639 | 26.98922 | 0.7390817 | 0.3305274 | 0.1369424 | 0.3577731 | 5.491119 | 2.570582 | 0.919685 | 44.73889 | 0.4465783 | 0.1997159 | 0.2174965 | 0.2952815 | 19.11413 | 2.093024 | 0.6180314 |  | FDM_YZ | 44.73889 | 0.6180314 |  | 3.57469 |  | XZ e YZ | 0.09936333 | XZ-YZ | 0.2473442 | 0.09936333
FDM_ZX | 1119.2 | 42.93833 | 20.50821 | 4.491138 | 2.008498 | 0.1834886 | 2.016862 | 4.067046 | 2.776445 | 5.599707 | 32.05956 | 2.736722 | 1.223899 | 0.29084 | 1.257981 | 4.464515 | 2.776445 | 3.492717 |  | FDM_ZX | 32.05956 | 3.492717 |  |  |  | ZX e ZY | 0.08903807 | YX-YZ | 0.6112187 | 0.2718852
FDM_ZY | 1114 | 78.1249 | 19.81431 | 2.21445 | 0.9903323 | 0.1866954 | 1.007776 | 4.289364 | 2.776445 | 2.798036 | 30.65115 | 2.212858 | 0.9896204 | 0.283628 | 1.029463 | 4.684118 | 2.776445 | 2.858247 |  | FDM_ZY | 30.65115 | 2.858247
SLS_XY | 1377.2 | 23.25296 | 18.32612 | 0.2747088 | 0.1228535 | 0.1768916 | 0.2153686 | 37.77802 | 2.026192 | 0.4363782 | 39.35792 | 0.3262115 | 0.1458862 | 0.3757085 | 0.4030381 | 233.0168 | 1.970198 | 0.7940646 |  | SLS_XY | 39.35792 | 0.7940646 | [5 empty] | Em Pé | FDM | SLS
SLS_XZ | 1396.8 | 45.80066 | 18.86154 | 0.3467472 | 0.15507 | 0.1279318 | 0.2010305 | 11.29786 | 2.200985 | 0.4424652 | 40.22505 | 0.3939213 | 0.176167 | 0.2818066 | 0.3323398 | 50.6631 | 2.008559 | 0.6675242 |  | SLS_XZ | 40.22505 | 0.6675242 |  | 0.4338071 |  |  |  | ZX-ZY | 0.312067 | 0.08903807
SLS_YX | 1391 | 39.24283 | 18.75815 | 0.3264235 | 0.145981 | 0.2255406 | 0.2686615 | 45.8877 | 2.014103 | 0.5411121 | 39.67981 | 0.5305813 | 0.2372832 | 0.4817737 | 0.5370374 | 104.9568 | 1.983037 | 1.064965 |  | SLS_YX | 39.67981 | 1.064965 |  | 0.2718852
SLS_YZ | 1384.4 | 39.40558 | 18.54674 | 0.3706924 | 0.1657787 | 0.2288229 | 0.2825641 | 33.76084 | 2.034515 | 0.574881 | 40.09686 | 0.5685043 | 0.2542429 | 0.494218 | 0.5557795 | 91.34293 | 1.986377 | 1.103988 |  | SLS_YZ | 40.09686 | 1.103988 |  | 1.789656 |  |  |  | Entre materiais
SLS_ZX | 1556.8 | 20.65672 | 20.12443 | 0.5064352 | 0.2264847 | 0.06662447 | 0.2360808 | 4.72223 | 2.776445 | 0.6554654 | 42.39508 | 0.5313406 | 0.2376227 | 0.1241054 | 0.2680797 | 6.479832 | 2.446912 | 0.6559674 |  | SLS_ZX | 42.39508 | 0.6559674 | [5 empty] | XY | 0.2912402
SLS_ZY | 1537 | 22.25983 | 20.48497 | 0.3592983 | 0.1606831 | 0.07612054 | 0.1778016 | 5.996827 | 2.570582 | 0.4570534 | 42.494 | 0.7048304 | 0.3152097 | 0.1493968 | 0.3488217 | 5.998954 | 2.570582 | 0.8966747 |  | SLS_ZY | 42.494 | 0.8966747 |  | 47.39065 |  |  |  | XZ | 5.128217
[28 empty] | YX | 4.759843
[19 empty] | Comparação Deitado X Em pé | [8 empty] | YZ | 3.668988
[19 empty] | FDM | 1.0507 | 1.229678 | [6 empty] | ZX | 2.908316
[20 empty] | 3.535535 | 4.783102 | [6 empty] | ZY | 3.953419
[20 empty] | 3.732621 | 5.028034
[20 empty] | 3.57469 | 4.817475 | [6 empty] | Deitado X Em pé | Valor mínimo
[19 empty] | SLS | 2.948792 | 2.618346 | [6 empty] | FDM | 1.0507
[20 empty] | 2.318687 | 2.029721 | [6 empty] | SLS | 1.685446
[20 empty] | 2.170864 | 2.02142
[20 empty] | 1.789656 | 1.685446

## Tabelas para Printar
Erro normalizado
Processo de fabricação | Módulo de Elasticidade (±Desvio padrão) [Mpa] | Tensão de escoamento (±Incerteza expandida) [Mpa] | Tensão Máxima (±Incerteza expandida)[Mpa] | Deitados | FDM | SLS | Entre materiais |  | Em Pé (ZX-ZY) |  | Deitado X Em pé (Valor mínimo)
PP | 1446 ± 77 | 13 ± 0,88 | 23,8 ± 3,1 | XY-XZ | 0.3034538 | 0.8358986 | XY | 0.2912402 | FDM | 0.312067 | FDM | 1.0507
FDM_XY | 1433 ± 28 | 23 ± 3,8 | 41,9 ± 8,7 | XY-YX | 0.3807102 | 0.2423113 | XZ | 5.128217 | SLS | 0.08903807 | SLS | 1.685446
FDM_XZ | 1315 ± 42 | 27,19 ± 0,86 | 44,54 ± 0,51 | XY-YZ | 0.3260095 | 0.5433805 | YX | 4.759843 |  |  |  |  | Processo de fabricação | Largura e Incerteza Expandida (mm) | Espessura e Incerteza Expandida (mm)
FDM_YX | 1460 ± 110 | 22,5 ± 1,1 | 45,21 ± 0,47 | XZ-YX | 0.9700622 | 0.4338071 | YZ | 3.668988 |  |  |  |  | PP | 7,095± 0,203 | 3,061 ± 0,027
FDM_YZ | 1295 ± 86 | 26,99 ± 0,92 | 44,74 ± 0,62 | XZ-YZ | 0.2473442 | 0.09936333 | ZX | 2.908316 |  |  |  |  | FDM_XY | 5,969 ± 0,024 | 3,359 ± 0,019
FDM_ZX | 1119 ± 43 | 20,5 ± 5,6 | 32,1 ± 3,5 | YX-YZ | 0.6112187 | 0.2718852 | ZY | 3.953419 |  |  |  |  | FDM_XZ | 6,187 ± 0,029 | 3,334 ± 0,033
FDM_ZY | 1114 ± 78 | 19,8 ± 2,8 | 30,7 ± 2,9 | [9 empty] | FDM_YX | 5,932 ± 0,027 | 3,333 ± 0,019
SLS_XY | 1377 ± 23 | 18,33 ± 0,44 | 39,36 ± 0,79 | [9 empty] | FDM_YZ | 6,125 ± 0,028 | 3,307 ± 0,028
SLS_XZ | 1397 ± 46 | 18,86 ± 0,44 | 40,23 ± 0,67 | [9 empty] | FDM_ZX | 6,155 ± 0,04 | 3,334 ± 0,061
SLS_YX | 1391 ± 39 | 18,76 ± 0,54 | 39,7 ± 1,1 | [9 empty] | FDM_ZY | 6,147 ± 0,071 | 3,373 ± 0,05
SLS_YZ | 1384 ± 39 | 18,55 ± 0,57 | 40,1 ± 1,1 | [9 empty] | SLS_XY | 6,335 ± 0,099 | 3,415 ± 0,036
SLS_ZX | 1557 ± 21 | 20,12 ± 0,66 | 42,4 ± 0,66 | [9 empty] | SLS_XZ | 6,056 ± 0,018 | 3,34 ± 0,047
SLS_ZY | 1537 ± 22 | 20,48 ± 0,46 | 42,49 ± 0,9 | [9 empty] | SLS_YX | 6,22 ± 0,14 | 3,349 ± 0,036
[13 empty] | SLS_YZ | 6,318 ± 0,051 | 3,477 ± 0,083
[13 empty] | SLS_ZX | 5,975 ± 0,017 | 3,263 ± 0,016
[13 empty] | SLS_ZY | 5,901 ± 0,024 | 3,132 ± 0,018

## Resultados médios
| Largura | Espessura | Módulo de Elasticidade (automático) | Carga de Escoamento ( 0.2 %) - LE | Tensão de escoamento ( 0.2 %) - LE | Deformacao de escoamento ( 0.2 %) - LE | Forca Max | Tensao na Forca Max - LR | Deformacao na Forca Max - LR | Forca na Forca na Quebra - LQ | Deformacao na Forca na Quebra - LQ
Média ± Desvio Padrão | (mm) | (mm) | (MPa) | (kN) | (MPa) | (%) | (kN) | (MPa) | (%) | (kN) | (%)
PP | 7,09 ± 0,22 | 2,958 ± 0,094 | 1446 ± 77 | 0,274 ± 0,019 | 13 ± 0,71 | 1,04 ± 0,16 | 0,507 ± 0,067 | 23,8 ± 2,5 | 7,1 ± 2,4 | 0,16 ± 0,12 | 77 ± 42
FDM_XY | 5,97 ± 0,0071 | 3,36 ± 0,02 | 1433 ± 28 | 0,462 ± 0,063 | 23 ± 3,1 | 1,61 ± 0,3 | 0,84 ± 0,14 | 41,9 ± 7 | 7 ± 2,3 | 0,552 ± 0,045 | 14,7 ± 6,7
FDM_XZ | 6,188 ± 0,015 | 3,336 ± 0,011 | 1315 ± 42 | 0,561 ± 0,015 | 27,19 ± 0,71 | 2,286 ± 0,087 | 0,9188 ± 0,0073 | 44,54 ± 0,32 | 8,7 ± 0,35 | 0,588 ± 0,031 | 55 ± 31
FDM_YX | 5,932 ± 0,013 | 3,334 ± 0,011 | 1460 ± 110 | 0,444 ± 0,017 | 22,47 ± 0,84 | 1,681 ± 0,088 | 0,8938 ± 0,0058 | 45,21 ± 0,33 | 8,95 ± 0,5 | 0,603 ± 0,047 | 28 ± 3,6
FDM_YZ | 6,124 ± 0,022 | 3,308 ± 0,03 | 1295 ± 86 | 0,547 ± 0,011 | 26,99 ± 0,74 | 2,29 ± 0,14 | 0,9062 ± 0,0078 | 44,74 ± 0,45 | 8,46 ± 0,42 | 0,657 ± 0,02 | 178 ± 36
FDM_ZX | 6,156 ± 0,026 | 3,334 ± 0,092 | 1119 ± 43 | 0,419 ± 0,076 | 20,5 ± 4,5 | 2,04 ± 0,49 | 0,657 ± 0,034 | 32,1 ± 2,7 | 5,93 ± 0,58 | 0,635 ± 0,014 | 6,6 ± 1,8
FDM_ZY | 6,2 ± 0,18 | 3,27 ± 0,1 | 1114 ± 78 | 0,411 ± 0,044 | 19,8 ± 2,2 | 2,04 ± 0,3 | 0,635 ± 0,046 | 30,7 ± 2,2 | 5,8 ± 0,95 | 0,613 ± 0,026 | 6,8 ± 2,3
SLS_XY | 6,34 ± 0,1 | 3,416 ± 0,021 | 1377 ± 23 | 0,3964 ± 0,0055 | 18,33 ± 0,27 | 1,545 ± 0,031 | 0,851 ± 0,014 | 39,36 ± 0,33 | 23,78 ± 0,87 | 0,735 ± 0,037 | 38,9 ± 2,5
SLS_XZ | 6,056 ± 0,027 | 3,342 ± 0,079 | 1397 ± 46 | 0,382 ± 0,015 | 18,86 ± 0,35 | 1,554 ± 0,067 | 0,814 ± 0,02 | 40,23 ± 0,39 | 25,4 ± 1,2 | 0,725 ± 0,014 | 47,8 ± 6,4
SLS_YX | 6,22 ± 0,11 | 3,348 ± 0,073 | 1391 ± 39 | 0,391 ± 0,014 | 18,76 ± 0,33 | 1,564 ± 0,012 | 0,827 ± 0,025 | 39,68 ± 0,53 | 23,6 ± 0,61 | 0,719 ± 0,024 | 39,3 ± 3,5
SLS_YZ | 6,318 ± 0,052 | 3,476 ± 0,043 | 1384 ± 39 | 0,4074 ± 0,0057 | 18,55 ± 0,37 | 1,567 ± 0,054 | 0,8808 ± 0,0077 | 40,1 ± 0,57 | 27,25 ± 0,91 | 0,717 ± 0,016 | 47,9 ± 3
SLS_ZX | 5,976 ± 0,0089 | 3,266 ± 0,015 | 1557 ± 21 | 0,392 ± 0,011 | 20,12 ± 0,51 | 1,512 ± 0,05 | 0,827 ± 0,012 | 42,4 ± 0,53 | 21,2 ± 1,7 | 0,807 ± 0,013 | 24,2 ± 3,2
SLS_ZY | 5,9 ± 0,012 | 3,134 ± 0,019 | 1537 ± 22 | 0,3786 ± 0,0083 | 20,48 ± 0,36 | 1,544 ± 0,032 | 0,785 ± 0,018 | 42,49 ± 0,7 | 20 ± 1,8 | 0,776 ± 0,015 | 20,8 ± 2,2

## Plan3 (2)
Média ± Desvio Padrão | PP |  | FDM_XY |  | FDM_XZ |  | FDM_YX |  | FDM_YZ |  | FDM_ZX |  | FDM_ZY |  | SLS_XY |  | SLS_XZ |  | SLS_YX |  | SLS_YZ |  | SLS_ZX |  | SLS_ZY |  | Média ± Desvio Padrão | PP | FDM_XY | FDM_XZ | FDM_YX | FDM_YZ | FDM_ZX | FDM_ZY | SLS_XY | SLS_XZ | SLS_YX | SLS_YZ | SLS_ZX | SLS_ZY
Largura | 7.094 | 0.2231143 | 5.97 | 0.007071068 | 6.188 | 0.0148324 | 5.932 | 0.0130384 | 6.124 | 0.0219089 | 6.156 | 0.02607681 | 6.196 | 0.1758693 | 6.336 | 0.1016366 | 6.056 | 0.02701851 | 6.224 | 0.1130487 | 6.318 | 0.05215362 | 5.976 | 0.008944272 | 5.9 | 0.01224745 | Módulo de Elasticidade (automático) | 1445.6 | 1433.4 | 1315 | 1455.4 | 1294.8 | 1119.2 | 1114 | 1377.2 | 1396.8 | 1391 | 1384.4 | 1556.8 | 1537
Espessura | 2.958 | 0.09391486 | 3.36 | 0.02 | 3.336 | 0.01140175 | 3.334 | 0.01140175 | 3.308 | 0.0303315 | 3.334 | 0.092358 | 3.268 | 0.1015874 | 3.416 | 0.02073644 | 3.342 | 0.07854935 | 3.348 | 0.07259477 | 3.476 | 0.0427785 | 3.266 | 0.01516575 | 3.134 | 0.01949359 | Carga de Escoamento ( 0.2 %) - LE | 0.2742 | 0.4616 | 0.5608 | 0.4442 | 0.5466 | 0.4186 | 0.4106 | 0.3964 | 0.3816 | 0.391 | 0.4074 | 0.3924 | 0.3786
Módulo de Elasticidade (automático) | 1445.6 | 76.90774 | 1433.4 | 28.43062 | 1315 | 42.14855 | 1455.4 | 109.3769 | 1294.8 | 86.14639 | 1119.2 | 42.93833 | 1114 | 78.1249 | 1377.2 | 23.25296 | 1396.8 | 45.80066 | 1391 | 39.24283 | 1384.4 | 39.40558 | 1556.8 | 20.65672 | 1537 | 22.25983 | Tensão de escoamento ( 0.2 %) - LE | 13 | 23 | 27.2 | 22.6 | 27 | 20.4 | 20.4 | 18.2 | 18.8 | 18.8 | 18.6 | 20.2 | 20.4
Carga de Escoamento ( 0.2 %) - LE | 0.2742 | 0.01874033 | 0.4616 | 0.06272798 | 0.5608 | 0.01508973 | 0.4442 | 0.01657408 | 0.5466 | 0.01064425 | 0.4186 | 0.07641858 | 0.4106 | 0.0443768 | 0.3964 | 0.005549775 | 0.3816 | 0.01475805 | 0.391 | 0.01443953 | 0.4074 | 0.005727128 | 0.3924 | 0.01134901 | 0.3786 | 0.008294577 | Deformacao de escoamento ( 0.2 %) - LE | 1.0402 | 1.6072 | 2.2862 | 1.6808 | 2.2914 | 2.0408 | 2.035 | 1.5452 | 1.554 | 1.5636 | 1.5666 | 1.5116 | 1.5438
Tensão de escoamento ( 0.2 %) - LE | 13 | 0.7071068 | 23 | 2.828427 | 27.2 | 0.83666 | 22.6 | 0.8944272 | 27 | 0.7071068 | 20.4 | 4.505552 | 20.4 | 2.19089 | 18.2 | 0.4472136 | 18.8 | 0.4472136 | 18.8 | 0.4472136 | 18.6 | 0.5477226 | 20.2 | 0.4472136 | 20.4 | 0.5477226 | Forca Max | 0.5068 | 0.8406 | 0.9188 | 0.8938 | 0.9062 | 0.6566 | 0.6354 | 0.8514 | 0.8136 | 0.827 | 0.8808 | 0.8266 | 0.7854
Deformacao de escoamento ( 0.2 %) - LE | 1.0402 | 0.1614209 | 1.6072 | 0.2998403 | 2.2862 | 0.08723933 | 1.6808 | 0.08753971 | 2.2914 | 0.1352305 | 2.0408 | 0.4883766 | 2.035 | 0.3039375 | 1.5452 | 0.03054832 | 1.554 | 0.06726069 | 1.5636 | 0.01213672 | 1.5666 | 0.05406755 | 1.5116 | 0.05004298 | 1.5438 | 0.03185436 | Tensao na Forca Max - LR | 23.8 | 41.8 | 44.4 | 45.2 | 44.6 | 32.2 | 31.4 | 39.4 | 40.2 | 39.8 | 40 | 42.4 | 42.4
Forca Max | 0.5068 | 0.06710589 | 0.8406 | 0.1424633 | 0.9188 | 0.007293833 | 0.8938 | 0.005761944 | 0.9062 | 0.007823043 | 0.6566 | 0.03448623 | 0.6354 | 0.04610098 | 0.8514 | 0.01366748 | 0.8136 | 0.01962906 | 0.827 | 0.0253673 | 0.8808 | 0.007661593 | 0.8266 | 0.01192896 | 0.7854 | 0.01837934 | Deformacao na Forca Max - LR | 7.0558 | 7.0146 | 8.703 | 8.9534 | 8.4638 | 5.9298 | 5.8032 | 23.7818 | 25.392 | 23.5984 | 27.254 | 21.1952 | 19.9524
Tensao na Forca Max - LR | 23.8 | 2.48998 | 41.8 | 7.190271 | 44.4 | 0.5477226 | 45.2 | 0.4472136 | 44.6 | 0.5477226 | 32.2 | 2.774887 | 31.4 | 2.073644 | 39.4 | 0.5477226 | 40.2 | 0.4472136 | 39.8 | 0.4472136 | 40 | 0.7071068 | 42.4 | 0.5477226 | 42.4 | 0.8944272 | Forca na Forca na Quebra - LQ | 0.1558 | 0.5522 | 0.5882 | 0.6034 | 0.6572 | 0.6346 | 0.613 | 0.735 | 0.7248 | 0.7192 | 0.7168 | 0.807 | 0.7764
Deformacao na Forca Max - LR | 7.0558 | 2.385837 | 7.0146 | 2.291554 | 8.703 | 0.3543967 | 8.9534 | 0.499111 | 8.4638 | 0.4186797 | 5.9298 | 0.5783275 | 5.8032 | 0.9491966 | 23.7818 | 0.8676472 | 25.392 | 1.248335 | 23.5984 | 0.6125645 | 27.254 | 0.9105364 | 21.1952 | 1.734855 | 19.9524 | 1.775453 | Deformacao na Forca na Quebra - LQ | 76.822 | 14.6646 | 54.8164 | 28.0138 | 178.3574 | 6.63 | 6.77 | 38.9088 | 47.8454 | 39.332 | 47.9208 | 24.1884 | 20.7526
Forca na Forca na Quebra - LQ | 0.1558 | 0.1203669 | 0.5522 | 0.04547197 | 0.5882 | 0.03118012 | 0.6034 | 0.04717838 | 0.6572 | 0.02047437 | 0.6346 | 0.01383112 | 0.613 | 0.02614383 | 0.735 | 0.03659918 | 0.7248 | 0.013755 | 0.7192 | 0.02353083 | 0.7168 | 0.0162696 | 0.807 | 0.01322876 | 0.7764 | 0.01458767
Deformacao na Forca na Quebra - LQ | 76.822 | 42.11729 | 14.6646 | 6.685827 | 54.8164 | 31.30411 | 28.0138 | 3.594694 | 178.3574 | 35.65588 | 6.63 | 1.796457 | 6.77 | 2.291982 | 38.9088 | 2.477992 | 47.8454 | 6.353517 | 39.332 | 3.507332 | 47.9208 | 2.950558 | 24.1884 | 3.150299 | 20.7526 | 2.205845
Média ± Desvio Padrão
[27 empty] | Material | Módulo de Elasticidade (automático) | Carga de Escoamento ( 0.2 %) - LE | Tensão de escoamento ( 0.2 %) - LE | Deformacao de escoamento ( 0.2 %) - LE | Forca Max | Tensao na Forca Max - LR | Deformacao na Forca Max - LR | Forca na Forca na Quebra - LQ | Deformacao na Forca na Quebra - LQ
[27 empty] | PP | 1445.6 | 0.2742 | 13 | 1.0402 | 0.5068 | 23.8 | 7.0558 | 0.1558 | 76.822
[27 empty] | FDM_XY | 1433.4 | 0.4616 | 23 | 1.6072 | 0.8406 | 41.8 | 7.0146 | 0.5522 | 14.6646
[27 empty] | FDM_XZ | 1315 | 0.5608 | 27.2 | 2.2862 | 0.9188 | 44.4 | 8.703 | 0.5882 | 54.8164
[27 empty] | FDM_YX | 1455.4 | 0.4442 | 22.6 | 1.6808 | 0.8938 | 45.2 | 8.9534 | 0.6034 | 28.0138
[27 empty] | FDM_YZ | 1294.8 | 0.5466 | 27 | 2.2914 | 0.9062 | 44.6 | 8.4638 | 0.6572 | 178.3574
[27 empty] | FDM_ZX | 1119.2 | 0.4186 | 20.4 | 2.0408 | 0.6566 | 32.2 | 5.9298 | 0.6346 | 6.63
[27 empty] | FDM_ZY | 1114 | 0.4106 | 20.4 | 2.035 | 0.6354 | 31.4 | 5.8032 | 0.613 | 6.77
[34 empty] | 23.7818 | 0.735 | 38.9088
[27 empty] | SLS_XZ | 1396.8 | 0.3816 | 18.8 | 1.554 | 0.8136 | 40.2 | 25.392 | 0.7248 | 47.8454
[27 empty] | SLS_YX | 1391 | 0.391 | 18.8 | 1.5636 | 0.827 | 39.8 | 23.5984 | 0.7192 | 39.332
[27 empty] | SLS_YZ | 1384.4 | 0.4074 | 18.6 | 1.5666 | 0.8808 | 40 | 27.254 | 0.7168 | 47.9208
[27 empty] | SLS_ZX | 1556.8 | 0.3924 | 20.2 | 1.5116 | 0.8266 | 42.4 | 21.1952 | 0.807 | 24.1884
[27 empty] | SLS_ZY | 1537 | 0.3786 | 20.4 | 1.5438 | 0.7854 | 42.4 | 19.9524 | 0.7764 | 20.7526